## TODOS
Data | Molde | Material | Figura | Ø TOTAL | Ø INTERIOR | Ø ROSCA | ALÇADA TOTAL | ALÇADA VALONA
|  |  |  | 62.4 | 58.6 | 56.8 | 21.6 | 11.2 | Pes | Muntatge/ Comentaris | Operari
|  |  |  | + / - | + / - | + / - | + / - | + / -
|  |  |  | 0.2 | 0.2 | 0.2 | 0.2 | 0.2
2020-09-08 | 1577/0/2 | ABS | Fig. DD | 62.54 | 58.74 | 56.96 | 21.7 | 11.29 |  |  | López
2020-09-08 | 1577/0/2 | ABS | Fig. DB | 62.59 | 58.77 | 56.96 | 21.7 | 11.37 |  |  | López
2020-09-08 | 1577/0/2 | ABS | Fig. D | 62.6 | 58.47 | 57 | 21.68 | 11.18 |  |  | López
2020-09-08 | 1577/0/2 | ABS | Fig. RD | 62.58 | 58.79 | 56.86 | 21.64 | 11.4 |  |  | López
2020-09-08 | 1577/0/2 | ABS | Fig. RB | [6 empty] | NO FUNCIONA
2020-09-08 | 1577/0/2 | ABS | Fig. B | 62.6 | 58.45 | 56.77 | 21.7 | 11.37 |  |  | López
2020-11-06 | 1577/0/2 | ABS | Fig.DD | 62.56 | 58.8 | 56.63 | 21.79 | 11.25 | 15.8 |  | López
2020-11-06 | 1577/0/2 | ABS | Fig. DB | 62.58 | 58.66 | 56.6 | 21.79 | 11.25 | 16.39 |  | López
2020-11-06 | 1577/0/2 | ABS | Fig. D | 62.44 | 58.77 | 56.86 | 21.78 | 11.33 | 16.01 |  | López
2020-11-06 | 1577/0/2 | ABS | Fig. RD | 62.63 | 58.74 | 56.91 | 21.89 | 11.3 | 16.25 |  | López
2020-11-06 | 1577/0/2 | ABS | Fig. RB | 62.28 | 58.7 | 56.78 | 21.68 | 11.27 | 16.17 |  | López
2020-11-06 | 1577/0/2 | ABS | Fig. B | 62.57 | 58.54 | 56.6 | 21.73 | 11.34 | 16.01 |  | López
2021-03-03 | 1577/0/2 | ABS | Fig.DD | 62.52 | 58.66 | 57.17 | 21.98 | 11.41 | 15.83 |  | Jairo
2021-03-03 | 1577/0/2 | ABS | Fig. DB | 62.53 | 58.62 | 56.98 | 21.93 | 11.15 | 16.37 |  | Jairo
2021-03-03 | 1577/0/2 | ABS | Fig. D | 62.53 | 58.71 | 57.05 | 21.81 | 11.14 | 15.98 |  | Jairo
2021-03-03 | 1577/0/2 | ABS | Fig. RD | 62.52 | 58.46 | 56.9 | 21.92 | 11.13 | 16.26 |  | Jairo
2021-03-03 | 1577/0/2 | ABS | Fig. RB | 62.63 | 58.49 | 56.95 | 21.73 | 11.25 | 16.08 |  | Jairo
2021-03-03 | 1577/0/2 | ABS | Fig. D | 62.5 | 58.53 | 57 | 21.94 | 11.22 | 15.89 |  | Jairo
|  | ABS | MEDIAS | 62.54 | 58.64 | 56.88 | 21.79 | 11.27
|  |  | PLANO | 62 | 58.45 | 57.1 | 21.8 | 11

## 10-5-19-pp
[5 empty] | PAUTA DE CONTROL | [10 empty] | Nº Màquina | Materials | Cavitats
Data |  | 2019-05-10 |  |  | Descripció : |  | TAPA 50 ALLISON |  |  |  |  | Nº Motlle |  | 1577/0/2
Realitzat per |  |  | ALFONS |  | Nº Màquina |  | 50 | Cavitats |  | 6 |  | Material |  | PP INCOLORO
[16 empty] | 1 | ABS | 1 de 1
CONTROL DIMENSIONAL | [15 empty] | 4 | PEHD | 1 de 4
[16 empty] | 6 | PET-G | 1 de 5
|  | diametro total |  |  | diametro interior |  |  |  | diametro rosca |  |  |  | alçada total |  |  | 7 | PMMA | 1 de 6
| No. | 62,40 |  |  | 58,60 |  |  |  | 56,80 |  |  |  | 21,6 |  |  | 9 | PP | 2 de 2
| Peça | P1 | P2 | P3 | P1 | P2 | P3 |  | P1 | P2 | P3 |  | P1 | P2 | P3
| FIGDD | 62 |  |  | 58.5 |  |  |  | 56.6 |  |  |  | 21.8 |  |  | 17 | PS | 2 de 3
| FIGDB | 62 |  |  | 58.42 |  |  |  | 56.67 |  |  |  | 21.58 |  |  | 18 | SAN | 2 de 4
| FIGDM | 62 |  |  | 58.5 |  |  |  | 56.6 |  |  |  | 21.6 |  |  | 19 | SMMA | 2 de 5
| FIGRD | 61.98 |  |  | 59.05 |  |  |  | 56.52 |  |  |  | 21.62 |  |  | 20 | ALTRES | 2 de 6
| FIGRB | 62.23 |  |  | 58.9 |  |  |  | 57.1 |  |  |  | 21.93 |  |  | 23 |  | 3 de 3
| FIGBM | 62 |  |  | 58.6 |  |  |  | 56.6 |  |  |  | 21.8 |  |  | 24 |  | 3 de 4
| Tol. | -0,2 |  | 0.2 | -0,2 |  | 0,2 |  | -0,2 |  | 0,2 |  | -0,2 |  | 0,2 | 25 |  | 3 de 5
[16 empty] | 27 |  | 3 de 6
|  | alçada valona | [13 empty] | 28 |  | 4 de 4
| No. | 11,2 | [13 empty] | 30 |  | 4 de 5
| Peça | P1 | P2 | P3 | P1 | P2 | P3 |  | P1 | P2 | P3 |  | P1 | P2 | P3 | 31 |  | 4 de 6
| FIGDD | 11.3
| FIGDB | 11.17 | [13 empty] | 32 |  | 5 de 5
| FIGDM | 11.3 | [13 empty] | 33 |  | 5 de 6
| FIGRD | 11.2
| FIGRB | 11.4 | [13 empty] | 34 |  | 6 de 6
| FIGBM | 11.2 | [13 empty] | 35
| Tol. | -0,2 |  | 0.2 | -0,2 |  | 0,2 |  | -0,2 |  | 0,2 |  | -0,2 |  | 0,2 | 36
37
Fora de tolerancia
38
PROVES | [15 empty] | 39
40
Nº | Descripció | [5 empty] | OK | No Ok |  | NO Aplica |  | Observacions |  |  |  | 41
1 | Espai entre Tapa i Tarro | [14 empty] | 42
2 | Muntatge | [14 empty] | 43
3 | Estanqueitat | [14 empty] | Altres
4 | Proves Torquimetre / Tapa
5 | Tancament i centratge Tarro
6 | Color
7 | Rebaves
8 | Rexupat, xispejat. Ratllat, etc
9 | Altres
OBSERVACIONS:Els discos que fan 56,9 cauen,no amb facilitat,pero si picas unes quantes vegades,al final cauen
RE.PC.01 v.01

## 8-5-19 abs
[5 empty] | PAUTA DE CONTROL | [10 empty] | Nº Màquina | Materials | Cavitats
Data |  | 2019-02-08 |  |  | Descripció : |  | TAPA 50 ALLISON |  |  |  |  | Nº Motlle |  | 1577/0/2
Realitzat per |  |  | NIL |  | Nº Màquina |  |  | Cavitats |  | 6 |  | Material |  | ABS POLYLAC
[16 empty] | 1 | ABS | 1 de 1
CONTROL DIMENSIONAL | [15 empty] | 4 | PEHD | 1 de 4
[16 empty] | 6 | PET-G | 1 de 5
|  | diametro total |  |  | diametro interior |  |  |  | diametro rosca |  |  |  | alçada total |  |  | 7 | PMMA | 1 de 6
| No. | 62,40 |  |  | 58,60 |  |  |  | 56,80 |  |  |  | 21,6 |  |  | 9 | PP | 2 de 2
| Peça | P1 | P2 | P3 | P1 | P2 | P3 |  | P1 | P2 | P3 |  | P1 | P2 | P3
| FIGDD | 62.6 |  |  | 58.9 |  |  |  | 57.1 |  |  |  | 21.7 |  |  | 17 | PS | 2 de 3
| FIGDB | 62.5 |  |  | 58.9 |  |  |  | 57.1 |  |  |  | 21.8 |  |  | 18 | SAN | 2 de 4
| FIGDM | 62.5 |  |  | 58.9 |  |  |  | 57 |  |  |  | 21.87 |  |  | 19 | SMMA | 2 de 5
| FIGRD | 62.6 |  |  | 59.05 |  |  |  | 57.08 |  |  |  | 21.9 |  |  | 20 | ALTRES | 2 de 6
| FIGRB | 62.5 |  |  | 58.9 |  |  |  | 57.1 |  |  |  | 21.93 |  |  | 23 |  | 3 de 3
| FIGRM | [14 empty] | 24 |  | 3 de 4
| Tol. | -0,2 |  | 0.2 | -0,2 |  | 0,2 |  | -0,2 |  | 0,2 |  | -0,2 |  | 0,2 | 25 |  | 3 de 5
[16 empty] | 27 |  | 3 de 6
|  | alçada valona | [13 empty] | 28 |  | 4 de 4
| No. | 11,2 | [13 empty] | 30 |  | 4 de 5
| Peça | P1 | P2 | P3 | P1 | P2 | P3 |  | P1 | P2 | P3 |  | P1 | P2 | P3 | 31 |  | 4 de 6
| FIGDD | 11.3
| FIGDB | 11.3 | [13 empty] | 32 |  | 5 de 5
| FIGDM | 11.25 | [13 empty] | 33 |  | 5 de 6
| FIGRD | 11.2
| FIGRB | 11.4 | [13 empty] | 34 |  | 6 de 6
| FIGRM | [14 empty] | 35
| Tol. | -0,2 |  | 0.2 | -0,2 |  | 0,2 |  | -0,2 |  | 0,2 |  | -0,2 |  | 0,2 | 36
37
Fora de tolerancia
38
PROVES | [15 empty] | 39
40
Nº | Descripció | [5 empty] | OK | No Ok |  | NO Aplica |  | Observacions |  |  |  | 41
1 | Espai entre Tapa i Tarro | [14 empty] | 42
2 | Muntatge | [14 empty] | 43
3 | Estanqueitat | [14 empty] | Altres
4 | Proves Torquimetre / Tapa
5 | Tancament i centratge Tarro
6 | Color
7 | Rebaves
8 | Rexupat, xispejat. Ratllat, etc
9 | Altres
OBSERVACIONS:Els discos que fan 56,9 cauen,no amb facilitat,pero si picas unes quantes vegades,al final cauen
RE.PC.01 v.01