## MOLDE
INFORME REPARACIÓ MOTLLE
REFERÈNCIA | DENOMINACIÓ
1577/0/8 | TAPA 50 ML Beauty Pie. UK
DATA SORTIDA | DATA ENTRADA | MOTIU REPARACIÓ/MODIFICACIÓ | REPARACIÓ /MODIFICACIÓ EFECTUADA | INTERN PAKMOL | DATA / PROVA Nº. | OK?
| 2021-06-10 | Se entrega el molde montado con nueva version tapa M-1577/0/8. Es una nueva placa completa de la parte fija (6 Cajas) con un nueva Version de tapa sorreada que debe de quedar enrrasada con tarros de T-78/T-89 PP del molde 1597. El interior (Parte movil) utiliza el mismo montaje y medidas del la tapa de 50ml. PP que la version 1577/0/2. Adjunto plano provisional, Esteban enviara plano definitivo. |  |  | 2021-06-10 | NO OK
2021-06-11 | 2021-06-15 |  | Despues de primera prueba los resultados son rebabas en boca y atrapamiento de gases. Se ha mecanizado sistema de salidad de gases con 6 salidas en cada una de las piezas. Se ha rectificado la placa de los casquillos de expulsion 0.05mm nivelando desajustes. Rectificamos placa fija 0.02mm con el proposito de garantizar apriete y ajuste plano en las cajas. | PAKMOL
2021-06-17 |  | INFORME CALIDAD /INYECCIÓN continuan saliendo gases, los untos de inyección no estan a la misma altura en las 6 piezas, las piezas quedan rechupadas se han provado con varios parametros las tapas estan descentradas valonas a diferentes alturas |  |  | 2021-07-16 | NO OK
| 2021-07-01 |  | Mecanizamos 6 salidas de gases en cada uno de los noyos centrales junto a dentado de antugiros. Hacemos punta de flecha en cada una de las 3 entradas de roscas de cada pieza pues la entrada actual es radical e inexixtente. Centramos desplazamiento y deconcentricidades en las 6 unidades. | PAKMOL
2021-07-02 |  | Es imposible sacar piezas en inyección. Manuel Serrano ha hablado con los inyectadores |  |  | 2021-07-02 | NO OK
| 2021-07-06 |  | Se comparan las piezas entre las 2 ultimas pruebas midiendo los espesores y se obtiene una diferencia de 0.6 decimas que estaban adelantadas las camisas aorcando el paso de material, la cremallera estaba un diente adelantada, luego: Corregimos sincronizado ajustando desenrroscado a su posicion correcta, se rebajan noyos centrales 0.15. Se duplican las salidas de gases centrales pasando de ser 6, ahora 12. Grabamos de nuevo el numero de cavidad pues se ha borrado aal rectificar. Nota: Al estar adelantadas las camisas, cierra conos de expulsion completamente por lo cual tambien corta la salida de aire, ahora y poniendo las camisas en su posicion correcta como en la primera prueba que hicimos , queda una holgura de 0.03 entre el cono de cierre de las roscas lo cual pensamos que fue la causa y diferencia principal por la cual no conseguimos sacar piezas en la segunda prueba y en la primera si. | PAKMOL
2021-07-08 |  | Las piezas siguen teniendo rebabas |  |  |  | NO OK
| 2021-07-12 |  | Se adelantan camisas 0.35 refrentando por por parte superior. | PAKMOL
2021-07-13 |  | Las piezas siguen teniendo rebabas |  |  |  | NO OK
| 2021-07-15 |  | Se adelantan aun mas las camisas refrentando por por parte superior, esta operación es reiterada pues debemos de conseguir que la pieza llene correctamente sin rebaba y si cerrar del todo los conos pues se estrangula la respiracion en la cavidad y no evacua gases. | PAKMOL
2021-07-16 |  | Prueba realizada en presencia de Manuel Serrano el molde no llena bien realizar las modificaciones necesarias para su correcto funcionamiento. |  |  |  | NO OK
| 2021-07-20 |  | Instalamos 12 insertos porosos de Ø8 de evacuacion de gases, dos en cada noyoo al lado contrario de la entrada de material. Ajustamos de nuevo camisas y casquillos en las 6 cv iendo a tope de cono. Revisamos planitud de cierre horizontal en los 6 casquillos. | PAKMOL
2021-07-21 |  | Las piezas siguen teniendo rebabas, Se ha de aumentar el nº de insertos porosos. (hablado por telefono) para acaar de mejorar el acabado. Necesitamos plano de esta pieza, las valonas no miden lo mismo, los puntos de inyección están a diferente altura y presentan distintos acabados en cada pieza, el grueso de paredes esta descentrado. Se observan rebabas en la boca y en la valona, se sigue observando marcas en la superficie. Te enviare el informe de Calidad con fotos en cuanto lo terminemos. |  |  |  | NO OK
| 2021-07-26 |  | Se instalan 2 unidades mas de insertos porosos en cada cavidad. Revisamos y ajustamos altura casquillos en planitud con proposito de mejorar rebabas en sentido horizontal respecto a ultima prueba. |  |  | NO OK
2021-09-28 |  | Se envia molde a Cornellà, algunas piezas tienen rebabas y golpes, (ver muestras enviadas) Tambien se debe cambiar el tornillo pasador de la piña con la cremallera, la figura 1 esta anulada por golpes y rebabas.
| 2021-10-05 |  | Pulimos pequeños golpes y chafadas alrededor zona apoyo balona interior dentada. Soldamos y repasamos golpecitos en casquillos de expulsion. Se hacen 3 cancamos nuevos. Se cambia tornillo de piña. Se destapa figura tapada. Nota: Las marcas que se ven en la superficie de la piezas de muestra no se reflejan en acero, se han revisado todas las marcas con microscopio y no se aprecian en la superficie de molde.