## MOLDE
|  | INFORME REPARACIÓ MOTLLE |  | RE.RE.02
REFERÈNCIA | DENOMINACIÓ
1799 | Tarro y tapa juvelia 30cc |  |  |  | 645
DATA SORTIDA | DATA ENTRADA | MOTIU REPARACIÓ/MODIFICACIÓ | REPARACIÓ /MODIFICACIÓ EFECTUADA | INTERN PAKMOL | DATA / PROVA Nº. | OK?
2021-11-16 | 2021-11-16 | Revisar molde antes de entrar a producción | Molde aparentemente correcto para comenzar la producción | Interno
2021-11-19 |  | Se envia molde a Cornellá, fisuras en entrada de material figura DB, marcas inyección RB posible fricción del material. |  | Pakmol
| 2021-12-09 |  | Soldamos y reparamos 3 puntos de inyeccion con rotura en los noyos. Verificamos y ajustamos puntas y tuercas de los 4 puntos.
2021-12-14 |  | Se envia molde a Cornellá, junto con muestras, las piezas presentan marcas de fricción de paso de materiel, se deben rehacer todos los puntos de inyección y ajustar las boquillas, cuando intentamos solucionar un problema de una cavidad aprarecen problemas en el resto de cavidades. |  | Pakmol
| 2021-12-27 |  | Soldamos y reparamos 3 puntos de inyeccion con rotura en los noyos. Aumentamos diametro de entrada hasta 2.20mm con proposito de alargar la vida util. Despues de comentado la solucion definitiva pasara por instalar camara caliente con sistema de valvulas.