## MOLDE
INFORME REPARACIÓ MOTLLE
REFERÈNCIA | DENOMINACIÓ
1800 | Cubilet tarro juvena 30 ml
DATA SORTIDA | DATA ENTRADA | MOTIU REPARACIÓ/MODIFICACIÓ | REPARACIÓ /MODIFICACIÓ EFECTUADA | INTERN PAKMOL | DATA / PROVA Nº. | OK?
2021-11-18 |  | Se envia molde a Cornella, junto con muestras, este molde de dos cavidades solo una cavidad ok, la cavidad nok deja marcas en el anclaje al expulsar la pieza. (ver muestras enviadas) |  | Pakmol
| 2021-12-09 |  | Se revisa molde y muestras y llegamos a la siguiente conclusion cual se transmite a fabricacion: Las marcas que presentan las muestras son producidas al colisionar las correderas con las piezas antes de que hayan abierto, este caso solo se puede producir si en la apertura inicial del molde avanza la placa expulsora antes de expulsar. Rogamos a fabricacion se vuelva a probar el molde cuando sea posible con la certeza absoluta que la placa expulsora permanece inmovil y estatica hasta el comienzo voluntario de expulsion.