## MOLDE
INFORME REPARACIÓ MOTLLE
REFERÈNCIA | DENOMINACIÓ
1853 | Tarro 50 ml bola T-85
DATA SORTIDA | DATA ENTRADA | MOTIU REPARACIÓ/MODIFICACIÓ | REPARACIÓ /MODIFICACIÓ EFECTUADA | INTERN PAKMOL | DATA / PROVA Nº. | OK?
2021-04-21 |  | INFORME QUALITAT 21/04/2021 PROVES FETES AMB MATERIAL M-VERA (BIO) REBABAS A LA BOCA Y ALS CULOTES. ANCLATJES DIFERENTS A CADA FIGURA AVISAT JA A 2017. AL PARTAIX NO ESTA AJUSTAT FA REBABAS NO HI HA PLANOL |  |  | 2021-04-20
| 2021-11-21 |  | Costruimos e instalamos los 2 noyos nuevos aumentando diametro en aro de ajuste eliminando filtraciones y rebabas. Repasamos correderas en zona de diametro de ajuste. Aportamos material y aumentamos diametro de ajuste en noyos inferiores (Culotes) eliminando rebabas. Construimos e instalamos sistema de cuñas de ajuste de correderas eliminando suplementos de chapa. Tapamos e igualamos las zonas de clipado en correderas dejando las dos iguales.
2021-11-30 |  | Se envia molde a Cornellá, la cavidad 2 presenta filtaciones de material en la zona rosca (ver muestras enviadas), las piezas son en PS, a espera de informe dimensional de calidad y pruebas funcionales.
| 2021-12-02 |  | Soldamos y rehacemos pequeño golpe en extremo zona clipado corredera. Quitamos pequeñas rebabas que se forman en extremo de clipaje y provocan los arrastres de material que se ven en las muestras. Pulimos zonas clipado.