## MOLDE
INFORME REPARACIÓ MOTLLE
REFERÈNCIA | DENOMINACIÓ
1905/1/0 | CUBILETE 50 ML CON OBTURADOR
DATA SORTIDA | DATA ENTRADA | MOTIU REPARACIÓ/MODIFICACIÓ | REPARACIÓ /MODIFICACIÓ EFECTUADA | INTERN PAKMOL | DATA / PROVA Nº. | OK?
2020-10-30 |  | Modfificar anclatge cubilet 1905/1/1, s´adjutna informe del departament de qualitat . 29/10/2020 INFORME CALIDAD ANCLAJES
| 2020-11-25 |  | Despues de lo acordado en reunion de fabrica y acorde al informe emitido por calidad se ha modificado completamente la zona de clipado igualando la geometria de la parte superior del cubilete con su homologo M-1440/0/4. Según los montajes realizados en fabrica siempre ha funcionado mejor el M-1440/0/4 que el M-1905/0/1.
15/12/2020-taller |  | canvi de versio
15/12/2020-taller |  | canvi de versio, netegar i comprobar C/C | Se tendrian que fijar con un tornillo los noyos de las versiones, facilitarian su montaje i evitaria que se saliesen de su lugar cuando la version esta libre.
2020-12-21 |  | piezas aun clipan y se extrae facilmente el cubilete y ademas siguen saliendo gases. (se envian pruebas en tarros redondos y cuandrados y piezas con gases. Cuidado hay piezas que las salidas se observan en el partaje.
| 2021-01-07 |  | Se numeran 1-4 las cavidades en su reverso. Modificamos sistema de salida de gases mecanizando los casquillos de autocentrado por su paredes laterales pues es el unico lugar donde pensamos que puede obturar la salida. Rebajamos 0.15mm diametro exterior de las cabidades en la zona del anclaje a fin de minimizar la holgura y que no giren.
2021-02-24 |  | FALTA GRABAR CORRECTAMENTE ELMOLDE CON LA VERSION 1905/1/1(VER MAILS DE 15/12/2020). OBSERVACIONES INYECCIÓN : PIEZA 1 OK PIEZA 2 GASES ENCIMA ANCLAJE. PIEZA 3 GASES SOBRE EL ANCLAJE (MAS QUE EN LA PIEZA2) PIEZA 4 REBABA EN EL PARTAGE Y SALIDA DE GASES FALTA INFORME CALIDAD COMPROBACIÓN ANCLAJE) |  |  | 2021-02-24
12/03/2021-taller |  |  | limpiar y montar c/c en conjunto placas 1905. comprobar c/c.
29/10/2021 de Taller a Injeccion. | 28/10/2021 Taller | Injeccio, de paraula: verificar version, te que se la 1905/1/1 | Abrir molde, buscar version, pedir muestra. La version 1/1 esta compuesta por un grupo de 4 placas, estan reparandose en Cornella. Desmontar conjunto 0/0, Hay fuga de plastico, extraer fuga lo preciso y limpiar placas, proteger y guardar version saliente.-Pintar numeros en amarillo.-Llegadas placas version 1/1 sin haber efectuada reparacion,compruebo circuitos de refrigeracion, pierden, desmonto noyos, cambio todas las toricas, monto y compruebo, ok. Monto conjunto placas y cierro molde. Nota: Este molde tiene un sinfin de operaciones (detalles) por terminar que determinaran el optimo y continuado funcionamiento correcto del molde.
2021-11-03 |  | Se envia molde a Cornellà, junto con muestras, muchos problemas de piezas faltadas por no tener salida de gases el molde, hacer salida de gases de las 4 cavidades. |  | Pakmol
| 2021-11-04 |  | Desmontamos punzones y mecanizamos salidas de aire asegurando paso 0.03mmm. Si bien el sistema de aire si estaba realizado algunas salidas se encontraban cerradas por desgaste o presion de cierre.
2021-11-12 | 2021-12-08 |  | Aumentamos gruesos de paso en zonas estranguladas. La piezas de muestra una vez cortadas notan zonas de paso muy delgadas que provocan enfriamiento de material ocasionando que se enfrie antes de llenar las ultimas zonas de la pieza. Hemos aumentado espesor de 0.20mm en las zonas mas estranguladas como vervio de centrado de obturador por su diametro interior y espesor de pared por parte exterior en zona de centrado.