## 1551_1
INFORME REPARACIÓ MOTLLE
REFERÈNCIA | DENOMINACIÓ
1551_1 | Ext Tapa 50ml 4cv
DATA SORTIDA | DATA ENTRADA | MOTIU REPARACIÓ/MODIFICACIÓ | REPARACIÓ /MODIFICACIÓ EFECTUADA | INTERN PAKMOL | DATA / PROVA Nº. | OK?
17/02/2021 Taller |  | Desmontar camara caliente completa, limpiar fuga de plastico y vaciar.quitar golpes placas, repasar roscas, cambiar toricas serpentines, comprobar y montar. Una vez montado, pierde el circuito refrigeracion, volver a desmontar y poner toricas mayores. No se han cambiado las juntas entre camara y toberas por no haber recambio, no se han cabiado las punteras por no haber recambio, Hay un punto de inyeccion desbocado.-Habria que fijar los regles a la placa portacamara.
18/02/2021 Inyeccion/Taller |  | Según me comentan de inyeccion, DD:revisar punto de inyeccion.-RD:Sale pieza descentrada.-DB:punto de inyeccion recalcado.-RB:punto de inyeccion desbocado.- repasar pulido vasos espejo. |  |  |  | NO OK
| 2021-03-10 |  | Desmontamos camara por completo, rectificamos bloque, regles y placas 1 y 3 del conjunto de camara. Rehacemos y repasamos 3 puntas de camara, la cuarta la hemos hecho nueva por ser imposible aprovecharla. Hacemos y ajustamos arancelas de centrado de boquillas con noyos. Hemos soldado y repasado 3 puntos de inyeccion en los noyos pues se encontraban con grietas y roturas rehaciendo salida a Ø1.30mm. Rectificamos placas en las dos caras de figura. Pulimos las cuatro cajas de figura (Cavidades). Hemos creado sistema de salida de gases en los 4 vasos. Cambiamos juntas toricas en los 4 noyos. Comprobamos circuitos de refrigeracion a 20bars. Conectamos todo el sistema electrico a 180º y mantenemos 5 minutos. | PACKMOL
2021-03-16 |  | *RD OK TRENCAT *RB NO OK S'ENGANXA MOLT EL MATERAL P.I. I TAMBE ES LA QUE NECESITA MES TEMPERATURA PER OMPLIR *DD NO OK ES VEU EL P.I.ESQUERDAT *DB NO OK ES VEU EL P.I.ESQUERDAT |  |  | Nº 1-15/03/2021 | NO OK
| 2021-03-29 |  | Hemos reparado los 4 puntos de inyeccion rehaciendo la forma de la boveda a fin de intentar conseguir que no se quiebre con la presion de material. Observaciones: Este es un problema recurrente en varios moldes y si funciona correctamente lo aplicaremos en otros en lo sicesivo pues con la nueva forma deberian de ser mas fuerte y duraderos.
2021-04-03 |  | Llegan los puntos quebrados antes de inyectar |  |  |  | NO OK
| 2021-04-15 |  | Despues de los resultados de las dos ultimas intervenciones y en vista que se se presentaron quebrados los puntos antes de inyectar se procede a: Soldamos de nuevo la parte superior del punto y rehacemos, alojamiento y bovedas con electrodos eliminando dispersiones entre las cuatro cavidades. Rehacemos arandelas de ajuste y punteras en boquillas. Comprobamos en montaje que en esta ocasion no existen interferencias.
18/05/2021 Taller | 18/05/2021 Taller | Injeccio: Cal endreçar les conexions camara calenta. RD,RB,DD,DB. | Realizar conexionado según indicaciones y comprobar.- mecanizar acceso a tornillos a trabes de placa aislante para poder desmontar placa trasera sin quitar aislante.