## MOLDE
INFORME REPARACIÓ MOTLLE
REFERÈNCIA | DENOMINACIÓ
M-2017 | BOLSA AIRLESS 50ml 2cv
DATA SORTIDA | DATA ENTRADA | MOTIU REPARACIÓ/MODIFICACIÓ | REPARACIÓ /MODIFICACIÓ EFECTUADA | INTERN PAKMOL | DATA / PROVA Nº. | OK?
| 2021-08-30 |  | Se entrega molde nuevo para primera prueba. Junto a este informe se acompaña la siguiente documentacion : Planos de conjunto. Plano de pieza.
2021-09-01 |  | Primera prueba de molde, material utilizado PE033, (material no definitivo, solo utilizado para prueba funcional molde). Con el PE033 en inyectora 24, el molde trabaja con las presiones maximas de maquina, el material no fluye bien, decidimos aumentar temperaturas y conseguimos sacar piezas, pero trabajamos a maximas presiones de máquina, debemos bajar las presiones de inyección, ver posibilidad de aumentar entradas de cámara caliente/valvula.
2021-09-08 |  | Segunda prueba de molde. Enviamos molde a Cornellá, se debe mejorar el punto de inyección (defecto pieza perforada) mejora en molde para ayudar a que la pieza se quede lado expulsión, verificar ajustes del partage. Se envian muestras a la att de Manuel Serrano.
| 2021-09-09 |  | Se ha verificado planos de ajuste y rectificado 0,04mm las caras superiores de la cavidad con el proposito de suprimir la rebaba en pieza Nº1. Restamos pulido a punzon y aumentamos pulido en cavidad con el objeto de conseguir que las piezas no se queden en la parte fija. Se mecaniza pequeña "lenteja" Ø4 x 0.70 en valvula en frente de los puntos de inyeccion