## MOLDE
INFORME REPARACIÓ MOTLLE
REFERÈNCIA | DENOMINACIÓ
M-2019 | Molde Tapa Superior Airless T-22
DATA SORTIDA | DATA ENTRADA | MOTIU REPARACIÓ/MODIFICACIÓ | REPARACIÓ /MODIFICACIÓ EFECTUADA | INTERN PAKMOL | DATA / PROVA Nº. | OK?
010/09/2021 |  | 1º Prueba de molde, problema en la colada, esta se queda en el lado de inyección, en cada inyectada tenemos que sacar la colada del lado fijo, se debe colocar algun tipo de arrape o expulsor para que tire de la colada y que despues pueda ser expulsado. Tambien en la pieza sin compactar se detectan rebabas en la zona donde se colocara la pieza redonda. Tambien detectamos algunos arrapes en todo el contorno interior, (ver muestras enviadas), con las muestras enviadas valorar los espesores de la zona que de presiona, da la sensación que funcionalmente se debe de ejercer mucha presión. |  | PAKMOL
| 2021-09-20 |  | Modificamos espesores de los nervios y base rediseñando el interior con el proposito de minimizar el efecto de rechupado. Abrimos entrada de material y contra con posterior pulido de ramal. Revisamos ajustes acorde a revisar las rebabas presentadas en las muestras iniciales enviadas por fabrica. Notas: Enviaremos plano modificado con los cambios en breve. Se han borrado los numeros de figuras cual se grabaran mas adelante despues de las pruebas, hemos marcado un punto en el reverso del boton pulsador de la figura superior (Antes Nº1) para poder diferenciarlas. | PAKMOL