## MOLDE
|  | INFORME REPARACIÓ MOTLLE |  | RE.RE.02
REFERÈNCIA | DENOMINACIÓ
1714 | TARRO T22 6cv
DATA SORTIDA | DATA ENTRADA | MOTIU REPARACIÓ/MODIFICACIÓ | REPARACIÓ /MODIFICACIÓ EFECTUADA | INTERN PAKMOL | DATA / PROVA Nº. | OK?
2020-07-30 |  | 2 Resistencias de bloque y 1 boquilla no funcionan
| 2020-07-02 | Desmontamos por completo, separamos conexiones y probamos elementos por separado, las 2 resistencias ahora no derivan, pero notamos que el conector estaba en malas condicione o comunicado, cambiamos conector, probamos con mas temperatura, volvemos a verificar continuidad con tester y continua sin derivar. La boquilla tiene la resistencia fundida, no tenemos recambio ya que es especial, la montamos a modo de grueso y pediremos recambios para esta camara. Los conectores nosestan jugando malas pasadas y son el origen de muchas de las ultimas averias, aun siendo nuevos vienen defectuosos. | Nota importante: Hace un tiempo atrás venimos obserbando que los conectores Hartings de molde vienen dando infinidad de fallos, vamos a retirar las ultimas partidas y buscar otra marca o proveedor. Ya se lo hemos transmitido a compras.
2020-07-29 |  | Problemas al inyectar PETG han fugado dos boquillas y fallan las temperaturas
| 2020-07-30 | Desmontamos camara, dos boquillas llenas de material, cambiamos las bos boquillas instalando unas nuevas. Rectificamos ajustes de todos los culotes haciendo alojamientos e instalando unas arandelas de ajuste de titanio. Montamos y comprobamos todo el sistema electrico.