## MOLDE
INFORME REPARACIÓ MOTLLE
REFERÈNCIA | DENOMINACIÓ
1780/0/1 | Obturador tarro 50cc cosme 4u |  |  |  | 532
DATA SORTIDA | DATA ENTRADA | MOTIU REPARACIÓ/MODIFICACIÓ | REPARACIÓ /MODIFICACIÓ EFECTUADA | INTERN PAKMOL | DATA / PROVA Nº. | OK?
2021-07-19 | 2021-07-19 | Injeccio: LA FIG. D.D. nº-1 costa molt d'omplir. Si l,omplim ens filtra material per la colada. S'hauria de comprovar que la entrada del material sigui Ok, espessor/gruix de la peça i ajustar motlle per minimitzar rebabes o fugues de material a la colada. Es deixa una injectada amb peçes plenes.
| 2021-09-27 |  | Hemos cambiado la placa de la parte fija por una nueva con mas espesor con motivo de minimizar rebabas en canalizacion de entrada. Modificamos y rehacemos entradas de material y sistema de salidas de gases en las 4 cavidades.
2022-01-19 | 2022-01-19 | Cambio de versión a la 0/1 | Cambiado sin inprevistos | Intern
2022-02-09 | 2022-02-09 | Cambio de versión a la 0/1 la lisa que no tiene marca | Cambiado sin inprevistos | Intern