## MOLDE
|  | INFORME REPARACIÓ MOTLLE |  | RE.RE.02
REFERÈNCIA | DENOMINACIÓ
1810 | Interior tarro 200 ml. mónaco |  |  |  | 471
DATA SORTIDA | DATA ENTRADA | MOTIU REPARACIÓ/MODIFICACIÓ | REPARACIÓ /MODIFICACIÓ EFECTUADA | INTERN PAKMOL | DATA / PROVA Nº. | OK?
2020-11-30 |  |  | Netejar camara calenta material filtrat i reconstruir la chapa que fa de apriete corredera superior costat oposat operari. | Intern
| 2020-12-03 |  | Desmontar completo y pasar por las cubas, sanear placas, recolocar posicionmamiento corederas, colocar y soldar chapa de apriete corederas, pulir rallas en culote, disimular en lo posible golpes en cantos cavidad nº-2. cambiar toricas y comprobar refrigeraciones. Queda pendiente ajuste C/C en cornella por fuga. | Intern
2020-12-11 |  |  | las piezas les cuesta inyectar se tienen que subir las temperaturas a 300 grados y aun asi se tapa la cavidad inferior trabajando, solicito revisar torpedos, boquillas y demas ya que tendriamos que poder inyectar a 230 grados de camara. | Intern
| 2021-01-04 |  | Limpiamos y eliminamos oxido de la camara y los componentes. Comprobamos alturas y notamos descompensacion en una de las puntas de hasta 2mm. Fabricamos de nuevo las 2 tuercas y las 2 puntas de cobre. Ajustamos alturas y comprobamos. | Intern
| 2021-01-11 |  | FUNCIONANT CORRECTAMENT AMB LES DUES CAVITATS | Intern
| 2021-03-03 |  | Según instrucciones: abrir molde, reposicionar y comprobar posicionadores de correderas.- sustituir columna guia de corredera rota, montar y cerrar molde. | Intern
| 2021-11-10 | Injeccio: la boquilla n-2 no funciona y la n1 no calienta lo suficiente en la salida. | Comprobar con tester : boquilla inferior resistencia rota, fuga en la dos boquillas . | Intern
2021-11-10 |  |  | Se envia medio molde a Cornella, preparar fuga de material ajuste boquilla, y reparacion de resistencia averiada. | Intern
2021-12-10 |  |  | Desmontar boquilla y sustituir resistencia rota. Ajustamos alturas de boquillas y ajsute de tuercas. Limpieza de camara. | Pakmol