## MOLDE
INFORME REPARACIÓ MOTLLE
REFERÈNCIA | DENOMINACIÓ
1854 | Tapa bola 50ml |  |  |  | 467
DATA SORTIDA | DATA ENTRADA | MOTIU REPARACIÓ/MODIFICACIÓ | REPARACIÓ /MODIFICACIÓ EFECTUADA | INTERN PAKMOL | DATA / PROVA Nº. | OK?
2021-05-21 |  | Procedente de fabrica sin el presente informe, si vienen muestras en material BIO y transparente. Sobre con instrucciones.-Injeccio: ref. motlle 1854.- Peça de dalt te tendencia a fer rebava a la boca.- Per la placa n-4 no passa practicament aigua per refrigerar els vasos.
| 2021-06-08 |  | Se observan muestras y los defectos que presentan las piezas se deben en su mayoria falta de ajuste en correderas, el cierre de cuñas (Inexistentes) se encuentra con chapas soldadas en todas la cuñas de las correderas. Procedemos a mecanizar placa, construir e instalar 4 cuñas nitruradas en 1.2379 y ajustar cierre de molde. Limpiado circuitos de refrigeracion, se cambian juntas en postizos placa Nº2 Ajustamos molde y enviamos a fabrica para nueva prueba "si procede"
2021-11-02 | 2021-11-02 | Injeccion de palabra: localizar molde y revisar. | Comprobar C/C, abrir molde, verificar, Hay enfarregadas en el cierre de la corredera inferior, parecen antiguas.-Comprobar circuitos, ok. Pintar brida de seguridad, pintar numeros amarillos.Cerrar molde.
2021-12-20 |  | Enviamos molde a Cornellá, en este molde hemos probado 5 diferentes materiales, en todas las pruebas tenemos problemas con la cámara del molde, necesitamos aumentar mucho la temperatura para poder inyectar, al aumentar temperatura tenemos problemas de degradación, debe verificarse la cámara del molde y ver temperaturas reales. |  | Pakmol
| 2022-02-03 |  | Se han construido 2 boquillas nuevas sin cono superior que pensamos pudiese ser el origen del problema, instalamos resistencias mas largas en cuerpo de boquilla y termopares nuevos. Termopar de bloque cambiado. Se comprueban todas las temperaturas, en bloque y puntas de boquilla con un diferencial de 10º
2022-02-07 | 2022-02-07 | Molde para recepcionar | Molde recepcionado | Intern