## MOLDE
INFORME REPARACIÓ MOTLLE
REFERÈNCIA | DENOMINACIÓ
1855 | Int. Tapa bola 50 ml
DATA SORTIDA | DATA ENTRADA | MOTIU REPARACIÓ/MODIFICACIÓ | REPARACIÓ /MODIFICACIÓ EFECTUADA | INTERN PAKMOL | DATA / PROVA Nº. | OK?
12/05/2021 Taller | 27/04/2021 Taller | Ja una peça anulada | Abrir, revisar limpiar, desmontar en parte, comprobar funcionamiento manual, comprobar refrigeracion. No hay informe del motivo por que hay una pieza anulada, mecanicamente en el molde no se aprecia nada anormal, visualmente se aprecia un pequeño golpe en la el canto donde estan los antigiros, comentar, disimular en parte, habra que ver en produccion si lo acepta calidad. | INTERN
13/05/2021 Taller | 13/05/2021 Taller | La cremallera no puja del tot, la pinya no arriba a tocar dalt. | Recolocar posicion de cremallera/ piñon. | INTERN
14/05/2021 Taller | 14/05/2021 Taller | rosques endarrerides, tirants extraccio, cargols trencats. | Sincronizar piñones ambas cavidades con cremallera, según la muestra. Extraer y cambiar tornillos rotos y montar 2 tirantes nuevos. Se tendria que dar acceso a los tornillos de los tirantes, para poder cambiarlos sin tener que desmontar medio molde. | INTERN
| 2021-05-26 |  | Se taladra acceso a los tirantes de Nilon desde el exterior del molde. Montamos TGMs en placa base pues no venian en la placa base y placa 2. Ajustamos longitud y cambiamos los tirantes rotos. Ajustamos sincronizado de piñones y cierre con el proposito de obtener 11.70 desde la boca hasta el apoyo del disco.
2021-06-04 | 2021-06-17 | Rosca arrastra material y deforma | Mirando la rosca al microscopio vemos pequeñas cavitaciones en varios sectores de las roscas, este defecto es mucho mas acusado en una de las dos figuras, no obstante la segunda cavidad tambien presenta poros, no son de corrosion, el origen mas bien puede ser debido a que en alguna correccion anterior se aplicara soldadura. Puliendo en sentido longitudinal hemos ido estirando los poros hasta intentar eliminarlos.
17/06/2021 Injeccio | 21/06/2021 Taller | Injeccio: Tirant D.D. trencat. La placa nº-4 expulsora de les peças, un cop oberta s'escapa de les guies i queda penjada a sobre els tirants telescopis. S'han d'allargar les guies perque no es trenquin els tirants. | Abrir y desmontar tirantes, el D.D. esta doblado y su alojamiento golpeado en ambas placas, el tornillo del otro lado pasado. Reparar golpes en alojamiento ambas placas, mecanizar entradas en tirante nuevo y cambiar tornillo. ( Habria que modificar el plano realizando entradas en todos los tirantes telescopicos) Ya me he encontrado con varios que acaban doblandose o rompiendose por no llevarlas. Cambiar guias columnas 5mm mas largas. Pintar brida de seguridad. Revisar roscas (hay golpes en las roscas)
2022-02-16 | 2022-02-16 | Revisr molde para producción | Molde revisado, en espera la producción | Intern