## MOLDE
|  | INFORME REPARACIÓ MOTLLE |  | RE.RE.02
REFERÈNCIA | DENOMINACIÓ
1946 | CUBILET 400 ML
DATA SORTIDA | DATA ENTRADA | MOTIU REPARACIÓ/MODIFICACIÓ | REPARACIÓ /MODIFICACIÓ EFECTUADA | INTERN PAKMOL | DATA / PROVA Nº. | OK?
2020-12-08 |  | PREVENTIU DE MOTLLO AVANS DE ENTRAR A MAQUINA.
| 2020-12-10 | Revisar y comprobar refrigeracion.- se cambian dos tirantes expulsion y se adaptan. | Se tendrian que normalizar los tirantes de expulsion o los casquillos.- falta columna y casquillo, no tengo recambio. Habria que empotrar racoraje de refrigeracion y aire.
2020-12-17 |  | CAVIDAD INFERIOR Nº 2 DESCOMPENSADA SALE FALTADA MIENTRAS LA SUPERIOR SALE TOTALMENTE LLENA (VER MUESTRAS) Y ESTO HACE QUE LA CAV Nº2 GIRE EN EL TARRO SOBRE SI Y LA Nº 1 NO EQUILIBRAR MOLDE .
| 2021-01-04 | Se han equilibrado las diametros de los puntos de inyeccion aunque la diferencia no justificaba la descompensacion entre una y otra de las piezas. Observamos que la salida de gases no es efectiva queda cortada con el cono de autocentrado de las dos figuras, mecanizamos zonas obturadas dando salida de respiracion.