## MOLDE
INFORME REPARACIÓ MOTLLE
REFERÈNCIA | DENOMINACIÓ
1968 | Tap Dispenser Rodó
DATA SORTIDA | DATA ENTRADA | MOTIU REPARACIÓ/MODIFICACIÓ | REPARACIÓ /MODIFICACIÓ EFECTUADA | INTERN PAKMOL | DATA / PROVA Nº. | OK?
2021-12-14 |  | Primera prueba de molde, se realizan algunas inyectadas para muestras, la colada se queda enganchada en molde, se deben revisar todas las guias del molde, verificar cinematica del molde, al abrir algunas placas quedan fuera de las guias. |  | Pakmol
| 2022-02-16 |  | Se han cambiado los arrapes. Hemos cambiado las columnas principales poniendolas mas largas. Recortamos expulsion 15mm. | Pakmol