## MOLDE
|  | INFORME REPARACIÓ MOTLLE |  | RE.RE.02
REFERÈNCIA | DENOMINACIÓ
2011 | INT TAPA T-65 12cv
DATA SORTIDA | DATA ENTRADA | MOTIU REPARACIÓ/MODIFICACIÓ | REPARACIÓ /MODIFICACIÓ EFECTUADA | INTERN PAKMOL | DATA / PROVA Nº. | OK?
2020-05-13 |  | Despues de primera prueba, deviaciones dimensionales.
| 2020-09-08 | Se han corregido los hilos de rosca dando 0.25mm de apriete despues de comprobar muestras. Los hilos se han desplazado hacia el fondo de la tapa. Se han renumerado las unidades (Numero de figura). Las muecas que sujetan el disco se han estirado hasta los extremos del patin con el proposito que no se enganchen al expulsar y ademas sean mas efectivas. Se han añadido 4 nervios de refuerzo en cada figura con el proposito de dar rigidez y evitar deformacion. Corregimos alturas interiores segun dimensionales. Pulimos hilos de rosca con el mismo crierio que el 15/30 M-1998 de 6cv a fin de evitar que se queden enganchadas al expulsar.