## MOLDE
INFORME REPARACIÓ MOTLLE
REFERÈNCIA | DENOMINACIÓ
M-2019 | Molde Tapa Superior Airless T-22
DATA SORTIDA | DATA ENTRADA | MOTIU REPARACIÓ/MODIFICACIÓ | REPARACIÓ /MODIFICACIÓ EFECTUADA | INTERN PAKMOL | DATA / PROVA Nº. | OK?
010/09/2021 |  | 1º Prueba de molde, problema en la colada, esta se queda en el lado de inyección, en cada inyectada tenemos que sacar la colada del lado fijo, se debe colocar algun tipo de arrape o expulsor para que tire de la colada y que despues pueda ser expulsado. Tambien en la pieza sin compactar se detectan rebabas en la zona donde se colocara la pieza redonda. Tambien detectamos algunos arrapes en todo el contorno interior, (ver muestras enviadas), con las muestras enviadas valorar los espesores de la zona que de presiona, da la sensación que funcionalmente se debe de ejercer mucha presión. |  | PAKMOL
| 2021-09-20 |  | Modificamos espesores de los nervios y base rediseñando el interior con el proposito de minimizar el efecto de rechupado. Abrimos entrada de material y contra con posterior pulido de ramal. Revisamos ajustes acorde a revisar las rebabas presentadas en las muestras iniciales enviadas por fabrica. Notas: Enviaremos plano modificado con los cambios en breve. Se han borrado los numeros de figuras cual se grabaran mas adelante despues de las pruebas, hemos marcado un punto en el reverso del boton pulsador de la figura superior (Antes Nº1) para poder diferenciarlas. | PAKMOL
2021-09-27 | 2022-02-08 |  | Modificamos geometria de pieza a fin de minimizar merma. En base a las ultimas pruebas y los problemas mecanicos detectados durante el proceso: Instalamos TGM en placa expulsora. Instalamos arrape colada. Instalamos inserto salida de gases en reverso boton pulsador. Adjuntamos plano nuevo actualizado. | PAKMOL
| 2022-02-14 |  | Modificamos sistema de fijacion de arrapes, instalamos tornilleria en segunda expulsion a fin de evitar que la placa expulsora avance mas de lo necesario. Intalamos TGM de seguridad en expulsora a fin de evitar que en ningun caso se salga de guia. | PAKMOL |  | ok
2022-02-17 |  | Hemos realizado 100 muestras, con material PP RANDOM SOLO Y CON PP RANDOM a 10% y 20% de vistamaxx, detectamos que al subir el % de vistamaxx el material filtra mas y hace rebaba en la zona de colocación válvula, la cavidad 1 sale mejor pero no llena bien, la cavidad 2 hay una parte mas fina que le cuesta de llenar y a la vez hace rebaba en la zona de la válvula, detectamos en la zona mas delgada (donde se presiona) que hay uniones de material, nos cuesta mucho por proceso disimular estas uniones. Se envia molde a petición de Manuel Serrano para revisar siguientes intervenciones. |  | PAKMOL