## 2021
INFORME REPARACIÓ MOTLLE
REFERÈNCIA | DENOMINACIÓ
2021/0/1 | TARRO T-22 50ml 6 CV |  | HOMOLOGO A M-1861
DATA SORTIDA | DATA ENTRADA | MOTIU REPARACIÓ/MODIFICACIÓ | REPARACIÓ /MODIFICACIÓ EFECTUADA | INTERN PAKMOL | DATA / PROVA Nº. | OK?
| 2021-09-30 |  | Se entrega M-2021 con nueva version M-2021/0/1 para primera prueba debiendo coincidir en geometria y cotas sobre su homologo M-1861 | PAKMOL
2021-10-12 |  | Realizada prueba de molde para homologación, material utilizado PETG, molde y máquina trabajan bien cinematicamente, se aprecia una linea de rebaba en la partición, (6 cavidades), ver muestras enviadas, en el punto de inyección aleatoriamente se nos queda algo de material enganchado. Se envia molde y una inyectada a Cornellà. INFORME CALIDAD 2021_0_1_2021_10_12 |  |  | Pruebas en PS y en PETG | NO OK
| 2022-01-12 |  | Acorde al informe dimensional y despues de volver a medir una comparativa entre una inyectada completa del M-1861 T-22 en PET-G y M-2021/0/1 T-22 en PET-G: Reducimos Ø de rosca (57.7) fuera de tolerancia. Corregimos desviaciones en cotas de altura interior de alojamiento cubilete (37.5) Corregimos desviaciones de cota en Alzada total (43.1). Se comprueba asientos de valvulas y la inexistencia de fugas de aire, las valvulas cierran correctamente, si es preciso verificarar antes de comenzar. | PAKMOL | 12/01/2021 PRODUCCIÓN DEROGADA FALTA HOMOLOGACIÓN MOLDE | OK
2022-12-31 |  | En envia molde a Cornellá, repaso general del molde, limpieza gases y suciedad, numerar correctamente las cavidades (consultar a Neus), cavidad 9 no cierra bien la vulvula, cav 11 y 12 se debe repasar de pulido en el punzón. El molde se debe devolver con la versión cambiada a Refill.